## FAB DETAILS
F A B R I C A T I O N D E T A I L S
Customer | : | Particle Industries, Inc.
ATTN | :
Phone # | :
项目名称 Part # | : | electron
版本 Revision | : | v010
层数 # of Layers | : | 4
材料类型 Material Type | : | 370HR
板子厚度 Board Thickness | : | 0.0625"
镀层 Finish Plating | : | ENIG (化镍浸金)
金手指 Gold Fingers | : | 0
板子叠层 Board Stackup | : | 0.018mm - TOP COPPER (GTL) 顶层
0.19mm - 7628M/46 x 1
0.035mm - LAYER 2 COPPER (G2L) 第二层
1.0 to 1.10mm - Core
0.035mm - LAYER 3 COPPER (G15L) 第三层
0.19mm - 7628M/46 x 1
0.018mm - BOTTOM COPPER (GBL) 底层
阻抗控制 Controlled Impedance |  | Yes - 50 ohms on RF Traces (see rf_nets.pdf) 具体参照rf_nets.pdf
介质控制 Controlled Dielectric |  | Yes (part of Controlled Impedance)
最小线宽线距 Min. Width/Spacing | : | 6/6 mils
孔的数量 # Holes | :
最小的孔尺寸 Smallest Hole Size | :
最大的孔尺寸 Largest Hole Size | :
孔的种类 # of Hole Sizes | :
板子尺寸 Board Dimensions | : | 2.03cm x 5.08 cm
排版后的尺寸 Array Size | :
排版的数量 # PCS/Array | : | 10
排版方式 Panelization method | :
插槽 Slots/Cutouts | : | 2 plated slots - 0.020" x 0.047" （2个电镀的槽）
阻焊 Solder Mask | :
丝印 Silk Screen | : | LPI Cyan Top and Bottom（亮青色，参照样品，实际需要用曝光的工艺来做“丝印”）
顶部SMD焊盘的数量 SMD pads Top | :
底部SMD焊盘的数量 SMD pads Bot | :
最小的SMD焊盘的间距 Min. SMD pitch | :
Fabrication | :
齿形的孔 Castellated Holes | : | Yes
最小的齿形空的尺寸Min. Castellated Hole Size | : | 25 mils
电性测试 Electrical Test | : | Yes
订单数量 Quantity |  | 500
交期 Lead Time |  | TBD
Notes:
1) Panelized and v-scored on short sides, routed castellated edges on long sides. 需要进行多片排版，短边留V-CUT的槽，长边沿着齿状边切掉。
2) Do not clip silk screen more than 2-3 mils around exposed copper. 在暴露的铜旁边，对丝印的修剪不可以大于2-3 mils